## Sheet1
Расходные материалы для металлографии
| Каталожный № | Описание |  | Единица
Абразивные отрезные диски
Для мягких сплавов цветных металлов | LCW100 | Прецизионные отрезные диски (10 шт/уп) Размеры: Φ100×0.3×12.7мм Для цветных металлов со значением твердости HV＜375 Цвет: черный |  | Упак.
| LCW125 | Прецизионные отрезные диски (10 шт/уп) Размеры: Φ125×0.4×12.7мм Для цветных металлов со значением твердости HV＜375 Цвет: черный |  | Упак.
| LCW150 | Прецизионные отрезные диски (10 шт/уп) Размеры: Φ150×0.45×12.7мм Для цветных металлов со значением твердости HV＜375 Цвет: черный |  | Упак.
| LCW175 | Прецизионные отрезные диски (10 шт/уп) Размеры: Φ175×0.5×12.7мм Для цветных металлов со значением твердости HV＜375 Цвет: черный |  | Упак.
| LCW200 | Прецизионные отрезные диски (10 шт/уп) Размеры: Φ200×1.0×32мм Для цветных металлов со значением твердости HV＜375 Цвет: черный |  | Упак.
| LCW230 | Прецизионные отрезные диски (10 шт/уп) Размеры: Φ230×1.2×32мм Для цветных металлов со значением твердости HV＜375 Цвет: черный |  | Упак.
| LCW250 | Прецизионные отрезные диски (10 шт/уп) Размеры: Φ250×1.5（2.0）×32мм Для цветных металлов со значением твердости HV＜375 Цвет: черный |  | Упак.
| LCW300 | Прецизионные отрезные диски (10 шт/уп) Размеры: Φ300×1.5（2.0）×32мм Для цветных металлов со значением твердости HV＜375 Цвет: черный |  | Упак.
| LCW350 | Прецизионные отрезные диски (10 шт/уп) Размеры: Φ350×2.5×32мм Для цветных металлов со значением твердости HV＜375 Цвет: черный |  | Упак.
| LCW400 | Прецизионные отрезные диски (10 шт/уп) Размеры: Φ400×3.0×32мм Для цветных металлов со значением твердости HV＜375 Цвет: черный |  | Упак.
| LCW450 | Прецизионные отрезные диски (10 шт/уп) Размеры: Φ450×3.5×32мм Для цветных металлов со значением твердости HV＜375 Цвет: черный |  | Упак.
| LCW500 | Прецизионные отрезные диски (10 шт/уп) Размеры: Φ500×4.0×32мм Для цветных металлов со значением твердости HV＜375 Цвет: черный |  | Упак.
Для твердых материалов | HCW100 | Прецизионные отрезные диски (10 шт/уп) Размеры: Φ100×0.3×12.7мм Для черных металлов и сплавов со значением твердости HV375~600 Цвет: коричневый |  | Упак.
| HCW125 | Прецизионные отрезные диски (10 шт/уп) Размеры: Φ125×0.4×12.7мм Для черных металлов и сплавов со значением твердости HV375~600 Цвет: коричневый |  | Упак.
| HCW150 | Прецизионные отрезные диски (10 шт/уп) Размеры: Φ150×0.45×12.7мм Для черных металлов и сплавов со значением твердости HV375~600 Цвет: коричневый |  | Упак.
| HCW175 | Прецизионные отрезные диски (10 шт/уп) Размеры: Φ175×0.5×12.7мм Для черных металлов и сплавов со значением твердости HV375~600 Цвет: коричневый |  | Упак.
| HCW200 | Прецизионные отрезные диски (10 шт/уп) Размеры: Φ200×1.0×32мм Для черных металлов и сплавов со значением твердости HV375~600 Цвет: коричневый |  | Упак.
| HCW230 | Прецизионные отрезные диски (10 шт/уп) Размеры: Φ230×1.2×32мм Для черных металлов и сплавов со значением твердости HV375~600 Цвет: коричневый |  | Упак.
| HCW250 | Прецизионные отрезные диски (10 шт/уп) Размеры: Φ250×1.5（2.0）×32мм Для черных металлов и сплавов со значением твердости HV375~600 Цвет: коричневый |  | Упак.
| HCW300 | Прецизионные отрезные диски (10 шт/уп) Размеры: Φ300×1.5（2.0）×32мм Для черных металлов и сплавов со значением твердости HV375~600 Цвет: коричневый |  | Упак.
| HCW350 | Прецизионные отрезные диски (10 шт/уп) Размеры: Φ350×2.5×32мм Для черных металлов и сплавов со значением твердости HV375~600 Цвет: коричневый |  | Упак.
| HCW400 | Прецизионные отрезные диски (10 шт/уп) Размеры: Φ400×3.0×32мм Для черных металлов и сплавов со значением твердости HV375~600 Цвет: коричневый |  | Упак.
| HCW450 | Прецизионные отрезные диски (10 шт/уп) Размеры: Φ450×3.5×32мм Для черных металлов и сплавов со значением твердости HV375~600 Цвет: коричневый |  | Упак.
| HCW500 | Прецизионные отрезные диски (10 шт/уп) Размеры: Φ500×4.0×32мм Для черных металлов и сплавов со значением твердости HV375~600 Цвет: коричневый |  | Упак.
Для экстра твердых материалов | SHCW200 | Отрезные диски (10 шт/уп) Размеры: Φ200×1.0×32мм Для резки экстра твердых черных металлов со значением твердости HV＞600 Цвет：красный |  | Упак.
| SHCW230 | Отрезные диски (10 шт/уп) Размеры: Φ230×1.2×32мм Для резки экстра твердых черных металлов со значением твердости HV＞600 Цвет：красный |  | Упак.
| SHCW250 | Отрезные диски (10 шт/уп) Размеры: Φ250×1.5（2.0）×32мм Для резки экстра твердых черных металлов со значением твердости HV＞600 Цвет：красный |  | Упак.
| SHCW300 | Отрезные диски (10 шт/уп) Размеры: Φ300×1.5（2.0）×32мм Для резки экстра твердых черных металлов со значением твердости HV＞600 Цвет：красный |  | Упак.
| SHCW350 | Отрезные диски (10 шт/уп) Размеры: Φ350×2.5×32мм Для резки экстра твердых черных металлов со значением твердости HV＞600 Цвет：красный |  | Упак.
| SHCW400 | Отрезные диски (10 шт/уп) Размеры: Φ400×3.0×32мм Для резки экстра твердых черных металлов со значением твердости HV＞600 Цвет：красный |  | Упак.
| SHCW450 | Отрезные диски (10 шт/уп) Размеры: Φ450×3.5×32мм Для резки экстра твердых черных металлов со значением твердости HV＞600 Цвет：красный |  | Упак.
| SHCW500 | Отрезные диски (10 шт/уп) Размеры: Φ500×4.0×32мм Для резки экстра твердых черных металлов со значением твердости HV＞600 Цвет：красный |  | Упак.
Алмазные отрезные диски
Алмазные отрезные диски на металлической основе | MDCW 100 | Алмазный отрезной диск Размеры: Φ100×0.3×12.7мм Для резки образцов из очень твердых минералов, стекла, керамики, вязких, твердых и хрупких материалов |  | Шт.
| MDCW 125 | Алмазный отрезной диск Размеры: Φ125×0.4×12.7мм Для резки образцов из очень твердых минералов, стекла, керамики, вязких, твердых и хрупких материалов |  | Шт.
| MDCW 150 | Алмазный отрезной диск Размеры: Φ150×0.5×12.7мм Для резки образцов из очень твердых минералов, стекла, керамики, вязких, твердых и хрупких материалов |  | Шт.
| MDCW 175 | Алмазный отрезной диск Размеры: Φ175×0.6×12.7мм Для резки образцов из очень твердых минералов, стекла, керамики, вязких, твердых и хрупких материалов |  | Шт.
| MDCW200 | Алмазный отрезной диск Размеры: Φ200×0.8×22мм Для резки образцов из очень твердых минералов, стекла, керамики, вязких, твердых и хрупких материалов |  | Шт.
| MDCW 250 | Алмазный отрезной диск Размеры: Φ254×1.2×32мм Для резки образцов из очень твердых минералов, стекла, керамики, вязких, твердых и хрупких материалов |  | Шт.
| MDCW 300 | Алмазный отрезной диск Размеры: Φ305×1.5×32мм Для резки образцов из очень твердых минералов, стекла, керамики, вязких, твердых и хрупких материалов |  | Шт.
Алмазные отрезные диски на смоляной основе | RDCW 100 | Алмазный отрезной диск Размеры: Φ100×0.5×12.7мм Для резки экстремально твердых черных металлов и сплавов |  | Шт.
| RDCW 125 | Алмазный отрезной диск Размеры: Φ125×0.6×12.7мм Для резки экстремально твердых черных металлов и сплавов |  | Шт.
| RDCW 150 | Алмазный отрезной диск Размеры: Φ150×0.7×12.7мм Для резки экстремально твердых черных металлов и сплавов |  | Шт.
| RDCW 175 | Алмазный отрезной диск Размеры: Φ175×0.8×12.7мм Для резки экстремально твердых черных металлов и сплавов |  | Шт.
| RDCW200 | Алмазный отрезной диск Размеры: Φ200×1.0×22мм Для резки экстремально твердых черных металлов и сплавов |  | Шт.
| RDCW 250 | Алмазный отрезной диск Размеры: Φ254×1.2×32мм Для резки экстремально твердых черных металлов и сплавов |  | Шт.
| RDCW 300 | Алмазный отрезной диск Размеры: Φ305×1.5×32мм Для резки экстремально твердых черных металлов и сплавов |  | Шт.
Смазочно-охлаждающая жидкость
| Каталожный № | Описание |  | Единица
Смазочно-охлаждающая жидкость | CLC-1 | Смазочно-охлаждающая жидкость 1л Эффективно снижает тепловое воздействие на образец, выполняет смазывающую и очищающую функцию, увеличивает срок службы отрезного круга, защищает отрезную машину от коррозии. Рекомендуемое соотношение при разведении водой: 1:20 |  | Бут.
| CLC-4 | Смазочно-охлаждающая жидкость 4л Эффективно снижает тепловое воздействие на образец, выполняет смазывающую и очищающую функцию, увеличивает срок службы отрезного круга, защищает отрезную машину от коррозии. Рекомендуемое соотношение при разведении водой: 1:20 |  | Бут.
Заливочные смолы
Горячая запрессовка
| Каталожный № | Описание |  | Единица
Горячая запрессовка | HM-B | Смола для горячей запрессовки Для рутинных работ Цвет: черный | 500г | Упак.
|  |  | 2кг | Упак.
|  |  | 4кг | Упак.
|  |  | 18кг | Упак.
| HM-R | Смола для горячей запрессовки Для рутинных работ Цвет: красный | 500г | Упак.
|  |  | 2кг | Упак.
|  |  | 4кг | Упак.
|  |  | 18кг | Упак.
| HM-G | Смола для горячей запрессовки Для рутинных работ Цвет: зеленый | 500г | Упак.
|  |  | 2кг | Упак.
|  |  | 4кг | Упак.
|  |  | 18кг | Упак.
| HM-BC | Смола для горячей запрессовки Электропроводящая Для облегчения электролитической полировки образца и для исследований образца методом СЭМ. Обеспечивает практически полное отсутствие потерь напряжения (менее 0,5%) во время сканирования образца под электронным микроскопом. Цвет: черный | 500г | Упак.
|  |  | 2кг | Упак.
|  |  | 4кг | Упак.
| HM-BE | Смола для горячей запрессовки Высокой твердости. Обеспечивает низкую усадку, плотное прилегание к образу и отличное удержание края. Хорошая устойчивость к истиранию | 500г | Упак.
|  |  | 2кг | Упак.
|  |  | 4кг | Упак.
| HM-W | Смола для горячей запрессовки Для рутинных работ Цвет: белый | 500г | Упак.
|  |  | 2кг | Упак.
|  |  | 4кг | Упак.
|  |  | 18кг | Упак.
| HM-T | Смола для горячей запрессовки Прозрачная Для подготовки образцов к изучению структуры зерен, размеров зерен, слоев и пр. | 500г | Упак.
|  |  | 2кг | Упак.
|  |  | 4кг | Упак.
|  |  | 18кг | Упак.
| HM-DT | Смола для горячей запрессовки Растворимая, прозрачная | 500г | Упак.
|  |  | 2кг | Упак.
|  |  | 4кг | Упак.
Холодная заливка
Холодная заливка | CM1 | Комплект акриловой смолы для холодной заливки Акриловая, полупрозрачная. Включает: 1 кг смолы + 800мл отвердителя + 1 заливочная форма Φ30 + 40 пластиковых стаканчиков + 40 смешивающих палочек + 1 ложка) Время затвердевания при температуре 25℃ - 25 минут |  | Компл.
| CM2 | Комплект акриловой смолы для холодной заливки Акриловая, полупрозрачная. Комплект включает: 1 кг смолы + 800мл отвердителя + 1 заливочная форма Φ30 + 40 пластиковых стаканчиков + 40 смешивающих палочек + 1 ложка) Время затвердевания при температуре 25℃ - 15 минут |  | Компл.
| CM3 | Комплект эпоксидной смолы для холодной заливки Прозрачная, без запаха. Комплект включает: 1000г смолы + 500мл отвердителя + 1 заливочная форма Φ30 + 40 пластиковых стаканчиков + 40 смешивающих палочек + 1 ложка Время затвердевания при температуре 25℃ - 40 минут |  | Компл.
| CM4 | Комплект эпоксидной смолы для холодной заливки Эпоксидная смола низкой вязкости. Прозрачная. Без запаха. Комплект включает: 1000г смолы + 300мл отвердителя + 1 заливочная форма Φ30 + 40 пластиковых стаканчиков + 40 смешивающих палочек Время затвердевания при температуре 25℃ - 3~4 часа |  | Компл.
| CM5 | Комплект эпоксидной смолы для холодной заливки Реакция без выделения тепла. Низкая усадка. Без запаха. Комплект включает: 1000г смолы + 300мл отвердителя + 1 заливочная форма Φ30 + 40 пластиковых стаканчиков + 40 смешивающих палочек Время затвердевания при температуре 25℃ - 20~24 часов |  | Компл.
| CM6 | Комплект эпоксидной смолы для холодной заливки Кристально прозрачная. Без запаха. Комплект включает: 1000г смолы + 300мл отвердителя + 1 заливочная форма Φ30 + 40 пластиковых стаканчиков + 40 смешивающих палочек Время затвердевания при температуре 25℃ - 30 минут |  | Компл.
Формы для холодной заливки
Формы для холодной заливки | MCM1 | Формы для холодной заливки (12 шт/уп) Диаметр Φ20, высота 18мм Из силиконовой резины. Для многоразового использования |  | piece
| MCM2 | Формы для холодной заливки (12 шт/уп) Диаметр Φ25, высота 18мм Из силиконовой резины. Для многоразового использования |  | Упак.
| MCM3 | Формы для холодной заливки (12 шт/уп) Диаметр Φ30, высота 18мм Из силиконовой резины. Для многоразового использования |  | Упак.
| MCM4 | Формы для холодной заливки (12 шт/уп) Диаметр Φ40, высота 21мм Из силиконовой резины. Для многоразового использования |  | Упак.
| MCM5 | Формы для холодной заливки (12 шт/уп) Диаметр Φ50, высота 24мм Из силиконовой резины. Для многоразового использования |  | Упак.
| MCM6 | Формы для холодной заливки (6 шт/уп) Размер: 55 x 20, высота 22мм Из силиконовой резины. Для многоразового использования |  | Упак.
| MCM7 | Формы для холодной заливки (6 шт/уп) Размер: 70 x 40, высота 22мм Из силиконовой резины. Для многоразового использования |  | Упак.
| MCM8 | Формы для холодной заливки (6 шт/уп) Размер: 100 x 50, высота 22мм Из силиконовой резины. Для многоразового использования |  | Упак.
| MCM9 | Формы для холодной заливки (12 шт/уп) Диаметр Φ25, высота 20мм. Цвет: белый Материал: пластик POM. Со съемным донышком. Для многоразового использования |  | Упак.
| MCM10 | Формы для холодной заливки (12 шт/уп) Диаметр Φ30, высота 25мм. Цвет: белый Материал: пластик POM. Со съемным донышком. Для многоразового использования |  | Упак.
| MCM11 | Формы для холодной заливки (12 шт/уп) Диаметр Φ32, высота 27мм. Цвет: белый Материал: пластик POM. Со съемным донышком. Для многоразового использования |  | Упак.
Одноразовые формы | XX1 | Формы одноразовые, прямоугольные, кристально прозрачные (300 шт/уп) Размер: 24мм x 10мм x 20мм Материал: пластик PS. Применяются для переноса срезов при проведении металлографического анализа печатных плат. |  | Упак.
| XX2 | Формы одноразовые, квадратные, кристально прозрачные (200 шт/уп) Размер: 24мм x 24мм x 20мм Материал: пластик PS. Применяются для переноса срезов при проведении металлографического анализа печатных плат. |  | Упак.
| XX3 | Формы одноразовые, круглые, кристально прозрачные (100 шт/уп) Диаметр Φ30, высота 18мм Материал: пластик PS. Применяются для переноса срезов при проведении металлографического анализа печатных плат. |  | Упак.
| XX4 | Формы одноразовые, круглые (полноразмерные), кристально прозрачные (100 шт/уп) Диаметр Φ30, высота 18мм Материал: пластик PS. Применяются для переноса срезов при проведении металлографического анализа печатных плат. |  | Упак.
Держатели образцов | HCP1 | Держатели образцов (100 шт/уп) Пластмассовые пружинные фиксаторы для удержания тонких образцов при запрессовке |  | Упак.
| HCP2 | Держатели образцов (100 шт/уп) Пластиковые, Ω-образные Для удержания тонких образцов в вертикальном положении |  | Упак.
| HCP3 | Держатели образцов (100 шт/уп) Пружинные держатели из нержавеющей стали Для удержания тонких образцов в вертикальном положении |  | Упак.
Шлифовальная бумага
| Каталожный № | Описание |  | Единица
Шлифовальная бумага SiC, неклейкая | APSC | Абразивная шлифовальная бумага (100 шт/уп) Материал: SiC (карбид кремния), на латексной основе Размер: 230мм x 280мм Влагостойкая. | #： P80，P120 | Упак.
|  |  | #： P180，P240，P320，P400，P600，P800，P1000，P1200 | Упак.
|  |  | #： P1500 | Упак.
|  |  | #： P2000，P2500 | Упак.
|  |  | #： P3000,P4000 | Упак.
| APSC200 | Абразивная шлифовальная бумага (100 шт/уп) Материал: SiC (карбид кремния), на латексной основе Размер: Φ203 неклейкая Влагостойкая. | #： P80，P120 | Упак.
|  |  | #： P180，P240，P320，P400，P600，P800，P1000，P1200 | Упак.
|  |  | #： P1500 | Упак.
|  |  | #： P2000，P2500 | Упак.
|  |  | #： P3000,P4000 | Упак.
| APSC230 | Абразивная шлифовальная бумага (100 шт/уп) Материал: SiC (карбид кремния), на латексной основе Размер: Φ230 неклейкая Влагостойкая. | #： P80，P120 | Упак.
|  |  | #： P180，P240，P320，P400，P600，P800，P1000，P1200 | Упак.
|  |  | #： P1500 | Упак.
|  |  | #： P2000，P2500 | Упак.
|  |  | #： P3000,P4000 | Упак.
| APSC250 | Абразивная шлифовальная бумага (100 шт/уп) Материал: SiC (карбид кремния), на латексной основе Размер: Φ250 неклейкая Влагостойкая. | #： P80，P120 | Упак.
|  |  | #： P180，P240，P320，P400，P600，P800，P1000，P1200 | Упак.
|  |  | #： P1500 | Упак.
|  |  | #： P2000，P2500 | Упак.
|  |  | #： P3000,P4000 | Упак.
| APSC300 | Абразивная шлифовальная бумага (100 шт/уп) Материал: SiC (карбид кремния), на латексной основе Размер: Φ300 неклейкая Влагостойкая. | #： P80，P120 | Упак.
|  |  | #： P180，P240，P320，P400，P600，P800，P1000，P1200 | Упак.
|  |  | #： P1500 | Упак.
|  |  | #： P2000，P2500 | Упак.
|  |  | #： P3000,P4000 | Упак.
Шлифовальная бумага SiC, клейкая | APSC200A | Абразивная шлифовальная бумага (100 шт/уп) Материал: SiC (карбид кремния), Размер: Φ200, клейкая Влагостойкая. | #： P80，P120 | Упак.
|  |  | #： P180，P240，P320，P400，P600，P800，P1000，P1200 | Упак.
|  |  | #： P1500 | Упак.
|  |  | #： P2000，P2500 | Упак.
|  |  | #： P3000,P4000 | Упак.
| APSC230A | Абразивная шлифовальная бумага (100 шт/уп) Материал: SiC (карбид кремния) Размер: Φ230, клейкая Влагостойкая. | #： P80，P120 | Упак.
|  |  | #： P180，P240，P320，P400，P600，P800，P1000，P1200 | Упак.
|  |  | #： P1500 | Упак.
|  |  | #： P2000，P2500 | Упак.
|  |  | #： P3000,P4000 | Упак.
| APSC250A | Абразивная шлифовальная бумага (100 шт/уп) Материал: SiC (карбид кремния) Размер: Φ250, клейкая Влагостойкая. | #： P80，P120 | Упак.
|  |  | #： P180，P240，P320，P400，P600，P800，P1000，P1200 | Упак.
|  |  | #： P1500 | Упак.
|  |  | #： P2000，P2500 | Упак.
|  |  | #： P3000,P4000 | Упак.
| APSC300A | Абразивная шлифовальная бумага (100 шт/уп) Материал: SiC (карбид кремния) Размер: Φ300, клейкая Влагостойкая. | #： P80，P120 | Упак.
|  |  | #： P180，P240，P320，P400，P600，P800，P1000，P1200 | Упак.
|  |  | #： P1500 | Упак.
|  |  | #： P2000，P2500 | Упак.
|  |  | #： P3000,P4000 | Упак.
Шлифовальная бумага Al2O3, неклейкая | AAL | Абразивная шлифовальная бумага (100 шт/уп) Материал: Al2O3 (корунд), на латексной основе Размер: 230мм x 280мм, неклейкая Влагостойкая. | #： P80，P120 | Упак.
|  |  | #： P180，P240，P320，P400，P600，P800，P1000 | Упак.
| AL200 | Абразивная шлифовальная бумага (100 шт/уп) Материал: Al2O3 (корунд), на латексной основе Размер: Φ200, неклейкая Влагостойкая. | #： P80，P120 | Упак.
|  |  | #： P180，P240，P320，P400，P600，P800，P1000 | Упак.
| EAL230 | Абразивная шлифовальная бумага (100 шт/уп) Материал: Al2O3 (корунд), на латексной основе Размер: Φ230 неклейкая Влагостойкая. | #： P80，P120 | Упак.
|  |  | #： P180，P240，P320，P400，P600，P800，P1000 | Упак.
| EAL250 | Абразивная шлифовальная бумага (100 шт/уп) Материал: Al2O3 (корунд), на латексной основе Размер: Φ250, неклейкая Влагостойкая. | #： P80，P120 | Упак.
|  |  | #： P180，P240，P320，P400，P600，P800，P1000 | Упак.
| EAL300 | Абразивная шлифовальная бумага (100 шт/уп) Материал: Al2O3 (корунд), на латексной основе Размер: Φ300, неклейкая Влагостойкая. | #： P80，P120 | Упак.
|  |  | #： P180，P240，P320，P400，P600，P800，P1000 | Упак.
Шлифовальная бумага Al2O3, клейкая | EAL200A | Абразивная шлифовальная бумага (100 шт/уп) Материал: Al2O3 (корунд) Размер: Φ200, клейкая Влагостойкая. | #： P80，P120 | Упак.
|  |  | #： P180，P240，P320，P400，P600，P800，P1000 | Упак.
| EAL230A | Абразивная шлифовальная бумага (100 шт/уп) Материал: Al2O3 (корунд) Размер: Φ230, клейкая Влагостойкая. | #： P80，P120 | Упак.
|  |  | #： P180，P240，P320，P400，P600，P800，P1000 | Упак.
| EAL250A | Абразивная шлифовальная бумага (100 шт/уп) Материал: Al2O3 (корунд) Размер: Φ250, клейкая Влагостойкая. | #： P80，P120 | Упак.
|  |  | #： P180，P240，P320，P400，P600，P800，P1000 | Упак.
| EAL300A | Абразивная шлифовальная бумага (100 шт/уп) Материал: Al2O3 (корунд) Размер: Φ300, клейкая Влагостойкая. | #： P80，P120 | Упак.
|  |  | #： P180，P240，P320，P400，P600，P800，P1000 | Упак.
Полировальное сукно
Полировальное сукно, неклейкое | MPB200 | Полировальное сукно (10 шт/уп) Флок, вельвет, шелк, холст, твид, нейлон Φ250мм, неклейкое | Холст, твид, нейлон | Упак.
Флок, вельвет
Шелк
| MPB230 | Полировальное сукно (10 шт/уп) Флок, вельвет, шелк, холст, твид, нейлон Φ270мм, неклейкое | Холст, твид, нейлон | Упак.
Флок, вельвет
Шелк
| MPB250 | Полировальное сукно (10 шт/уп) Флок, вельвет, шелк, холст, твид, нейлон Φ300мм, неклейкое | Холст, твид, нейлон | Упак.
Флок, вельвет
Шелк
Полировальное сукно, клейкое | MPB200A | Полировальное сукно (10 шт/уп) Флок, вельвет, шелк, холст, твид, нейлон, влаговпитывающая ткань, полимерная синтетика Φ200мм, клейкое | Холст, твид, нейлон | Упак.
Флок, вельвет
Шелк
Влаговпитывающая ткань, полимерная синтетика
| MPB220A | Полировальное сукно (10 шт/уп) Флок, вельвет, шелк, холст, твид, нейлон, влаговпитывающая ткань, полимерная синтетика Φ220мм, клейкое | Холст, твид, нейлон | Упак.
Флок, вельвет
Шелк
Влаговпитывающая ткань, полимерная синтетика
| MPB230A | Полировальное сукно (10 шт/уп) Флок, вельвет, шелк, холст, твид, нейлон, влаговпитывающая ткань, полимерная синтетика Φ230мм, клейкое | Холст, твид, нейлон | Упак.
Флок, вельвет
Шелк
Влаговпитывающая ткань, полимерная синтетика
| MPB250A | Полировальное сукно (10 шт/уп) Флок, вельвет, шелк, холст, твид, нейлон, влаговпитывающая ткань, полимерная синтетика Φ250мм, клейкое | Холст, твид, нейлон | Упак.
Флок, вельвет
Шелк
Влаговпитывающая ткань, полимерная синтетика
| MPB300A | Полировальное сукно (10 шт/уп) Флок, вельвет, шелк, холст, твид, нейлон, влаговпитывающая ткань, полимерная синтетика Φ300мм, клейкое | Холст, твид, нейлон | Упак.
Флок, вельвет
Шелк
Влаговпитывающая ткань, полимерная синтетика
Лубриканты для полирования | MLB | СОЖ для тонкого шлифования и алмазного полирования большинства материалов 1 л/бут. Цвет: голубой |  | Бут.
| MLR | СОЖ для тонкого шлифования и алмазного полирования мягких материалов 1 л/бут. Цвет: красный |  | Бут.
Алмазные суспензии монокристаллические | DSS | Монокристаллическая алмазная суспензия на водной основе Объем: 500 мл Размер зерен: 0.25, 0.5, 1, 1.5, 2.5, 3, 3.5, 5, 6, 7, 9, 10, 14, 15, 20, 28, 40 мкм Для различных материалов |  | Бут.
|  | Монокристаллическая алмазная суспензия на водной основе Объем: 200 мл Размер зерен: 0.05 мкм |  | Бут.
|  | Монокристаллическая алмазная суспензия на водной основе Объем: 4 л Размер зерен: 0.25, 0.5, 1, 1.5, 2.5, 3, 3.5, 5, 6, 7, 9, 10, 14, 15, 20, 28, 40 мкм Для различных материалов |  | Бут.
Алмазные суспензии поликристаллические | DSP | Поликристаллическая алмазная суспензия на водной основе Объем: 500 мл Размер зерен: 0.5,1,3,6,9 мкм Для различных материалов | 0.5、1、3 | Бут.
|  |  | 6、9 | Бут.
|  | Поликристаллическая алмазная суспензия на водной основе Объем: 200 мл Размер зерен: 0.5,1,3,6,9 мкм Для различных материалов | 0.5、1、3 | Бут.
|  |  | 6、9 | Бут.
Диски с антилипнущей поверхностью | AS-DISC | Диски с антилипнущей поверхностью (5 шт/уп) Для легкой замены шлифовальной бумаги и полировального сукна на клейкой основе Многоразового применения. | Диаметр: Φ203мм | Упак.
|  |  | Диаметр: Φ220мм | Упак.
|  |  | Диаметр: Φ230мм | Упак.
|  |  | Диаметр: Φ250мм | Упак.
|  |  | Диаметр: Φ300мм | Упак.
Магнитные диски | MG-DISC | Магнитный диск Верхняя поверхность: магнитная Нижняя поверхность: самоклеящаяся | Диаметр: Φ203мм | Шт.
|  |  | Диаметр: Φ220мм | Шт.
|  |  | Диаметр: Φ230мм | Шт.
|  |  | Диаметр: Φ250мм | Шт.
|  |  | Диаметр: Φ300мм | Шт.
ООО "Испытания и контроль"